## Hoja1
Dispositivo | Frecuencia [KHz] | Temperatura [°C] | Capacitancia [F] | Ctc [ppm/°C] | Variación capacidad [%] | Dispositivo | Frecuencia [Khz] | Temperatura [°C] | Capacitancia [F] | Ctc [ppm/°C] | Variación capacidad [%] | Dispositivo | Frecuencia [KHz] | Temperatura [°C] | Capacitancia [F] | Ctc [ppm/°C] | Variación capacidad [%]
Capacitor polyester 100pF con resistencia 100K | 16.67 | 25 | 2.726727e-10 | 0 | 0 | Capacitor ceramico 10nF con resistencia 100K | 1.163 | 26 | 3.908387e-09 | 0 | 0 | Capacitor micaplate 3,9nF con resistencia 100K | 1.95 | 25 | 2.331002e-09 | 0 | 0
| 16.45 | 29 | 2.763194e-10 | 3343.465 | 1.337386 |  | 1.168 | 30 | 3.891656e-09 | -1070.205 | -0.4280822 |  | 1.95 | 27 | 2.331002e-09 | 0 | 0
| 16.45 | 33 | 2.763194e-10 | 1671.733 | 1.337386 |  | 1.374 | 31 | 3.308191e-09 | -30713.25 | -15.35662 |  | 1.98 | 29 | 2.295684e-09 | -505050.5 | -1.515152
| 16.45 | 37 | 2.763194e-10 | 1114.488 | 1.337386 |  | 1.263 | 33 | 3.598935e-09 | -11310.94 | -7.917656 |  | 1.98 | 30 | 2.295684e-09 | -505050.5 | -1.515152
| 16.45 | 41 | 2.763194e-10 | 835.8663 | 1.337386 |  | 1.238 | 35 | 3.671611e-09 | -6731.287 | -6.058158 |  | 1.98 | 31 | 2.295684e-09 | -505050.5 | -1.515152
| 16.45 | 45 | 2.763194e-10 | 668.693 | 1.337386 |  | 1.214 | 37 | 3.744196e-09 | -3819.08 | -4.200988 |  | 2 | 32 | 2.272727e-09 | -500000 | -2.5
| 16.23 | 49 | 2.80065e-10 | 1129.595 | 2.711029 |  | 1.4 | 38 | 3.246753e-09 | -14107.14 | -16.92857 |  | 2 | 33 | 2.272727e-09 | -500000 | -2.5
| 16.2 | 53 | 2.805836e-10 | 1036.155 | 2.901235 |  | 1.4 | 40 | 3.246753e-09 | -12091.84 | -16.92857 |  | 2 | 34 | 2.272727e-09 | -500000 | -2.5
| 16.13 | 57 | 2.818013e-10 | 1046.187 | 3.347799 |  | 1.8 | 42 | 2.525253e-09 | -22118.06 | -35.38889 |  | 2 | 35 | 2.272727e-09 | -500000 | -2.5
| 16.13 | 61 | 2.818013e-10 | 929.9442 | 3.347799 |  | 1.9 | 43 | 2.392344e-09 | -22817.34 | -38.78947 |  | 2 | 38 | 2.272727e-09 | -500000 | -2.5
| 16.13 | 65 | 2.818013e-10 | 836.9498 | 3.347799 |  | 2.19 | 46 | 2.07555e-09 | -23447.49 | -46.89498 |  | 2 | 39 | 2.272727e-09 | -500000 | -2.5
| 16.1 | 69 | 2.823264e-10 | 804.6302 | 3.540373 |  | 2.2 | 47 | 2.066116e-09 | -22445.89 | -47.13636 |  | 2.03 | 40 | 2.23914e-09 | -492610.8 | -3.940887
| 16 | 73 | 2.840909e-10 | 872.3958 | 4.1875 |  | 2.27 | 48 | 2.002403e-09 | -22166.6 | -48.76652 |  | 2.03 | 42 | 2.23914e-09 | -492610.8 | -3.940887
[7 empty] | 2.3 | 49 | 1.976285e-09 | -21493.38 | -49.43478 |  | 2.03 | 43 | 2.23914e-09 | -492610.8 | -3.940887
[7 empty] | 2.6 | 50 | 1.748252e-09 | -23028.85 | -55.26923 |  | 2.04 | 45 | 2.228164e-09 | -490196.1 | -4.411765
[7 empty] | 2.9 | 51 | 1.567398e-09 | -23958.62 | -59.89655 |  | 2.08 | 46 | 2.185315e-09 | -480769.2 | -6.25
[7 empty] | 3.1 | 52 | 1.466276e-09 | -24032.26 | -62.48387 |  | 2.08 | 50 | 2.185315e-09 | -480769.2 | -6.25
[7 empty] | 3.1 | 53 | 1.466276e-09 | -23142.17 | -62.48387 |  | 2.08 | 53 | 2.185315e-09 | -480769.2 | -6.25
[7 empty] | 3.5 | 56 | 1.298701e-09 | -22257.14 | -66.77143 |  | 2.08 | 55 | 2.185315e-09 | -480769.2 | -6.25
[7 empty] | 3.9 | 61 | 1.165501e-09 | -20051.28 | -70.17949 |  | 2.1 | 57 | 2.164502e-09 | -476190.5 | -7.142857
[13 empty] | 2.1 | 60 | 2.164502e-09 | -476190.5 | -7.142857
[13 empty] | 2.13 | 61 | 2.134016e-09 | -469483.6 | -8.450704