## Hoja1
Dispositivo | Frecuencia [KHz] | Temperatura [°C] | Capacitancia [F] | Ctc [ppm/°C] | Variación capacidad [%] | Dispositivo | Frecuencia [Khz] | Temperatura [°C] | Capacitancia [F] | Ctc [ppm/°C] | Variación capacidad [%] | Dispositivo | Frecuencia [KHz] | Temperatura [°C] | Capacitancia [F] | Ctc [ppm/°C] | Variación capacidad [%]
Capacitor polyester 100pF con resistencia 100K | 16.67 | 25 | 2.726727e-10 | 0 | 0 | Capacitor ceramico 10nF con resistencia 100K | 1.16 | 26 | 3.918495e-09 | 0 | 0 | Capacitor micaplate 3,9nF con resistencia 100K | 1.95 | 25 | 2.331002e-09 | 0 | 0
| 16.65 | 29 | 2.730003e-10 | 300.3003 | 0.1201201 |  | 1.2 | 30 | 3.787879e-09 | -8333.333 | -3.333333 |  | 2.08 | 27 | 2.185315e-09 | -31250 | -6.25
| 16.6 | 33 | 2.738226e-10 | 340.787845 | 0.4216867 |  | 1.21 | 31 | 3.756574e-09 | -8264.463 | -4.132231 |  | 2.18 | 29 | 2.085071e-09 | -32178.2487 | -10.55046
| 16.59 | 37 | 2.739876e-10 | 401.8485 | 0.4822182 |  | 1.28 | 33 | 3.551136e-09 | -13392.86 | -9.375 |  | 2.27 | 30 | 2.002403e-09 | -33015.7569 | -14.09692
| 16.55 | 41 | 2.746498e-10 | 453.1722 | 0.7250755 |  | 1.31 | 35 | 3.469813e-09 | -12722.65 | -11.45038 |  | 2.38 | 31 | 1.909855e-09 | -33178.2897 | -18.06723
| 16.5 | 45 | 2.754821e-10 | 515.1515 | 1.030303 |  | 1.33 | 37 | 3.417635e-09 | -11619.96 | -12.78195 |  | 2.41 | 32 | 1.886081e-09 | -33478.2158 | -19.08714
| 16.4 | 49 | 2.771619e-10 | 685.9756 | 1.646341 |  | 1.4 | 38 | 3.246753e-09 | -14285.71 | -17.14286 |  | 2.52 | 33 | 1.803752e-09 | -33789.4879 | -22.61905
| 16.3 | 53 | 2.788622e-10 | 810.6924 | 2.269939 |  | 1.43 | 40 | 3.17864e-09 | -13486.51 | -18.88112 |  | 2.61 | 34 | 1.741553e-09 | -34158.8978 | -25.28736
| 16.1 | 57 | 2.823264e-10 | 878.98758 | 3.540373 |  | 1.5 | 42 | 3.030303e-09 | -14166.67 | -22.66667 |  | 2.77 | 35 | 1.640958e-09 | -34298.2874 | -29.60289
| 16.1 | 61 | 2.823264e-10 | 983.4369 | 3.540373 |  | 1.67 | 43 | 2.721829e-09 | -17964.07 | -30.53892 |  | 2.87 | 38 | 1.583782e-09 | -34687.8795 | -32.05575
| 16 | 65 | 2.840909e-10 | 1046.875 | 4.1875 |  | 1.71 | 46 | 2.658161e-09 | -16081.87 | -32.16374 |  | 2.91 | 39 | 1.562012e-09 | -35107.9875 | -32.98969
| 16 | 69 | 2.840909e-10 | 1058.25568 | 4.1875 |  | 1.87 | 47 | 2.430724e-09 | -18079.96 | -37.96791 |  | 3.14 | 40 | 1.447597e-09 | -35208.6879 | -37.89809
| 16 | 73 | 2.840909e-10 | 1088.24786 | 4.1875 |  | 1.97 | 48 | 2.307337e-09 | -18689.43 | -41.11675 |  | 3.2 | 42 | 1.420455e-09 | -35895.7854 | -39.0625
[7 empty] | 2.1 | 49 | 2.164502e-09 | -19461.7 | -44.7619 |  | 3.27 | 43 | 1.390047e-09 | -36011.8795 | -40.36697
[7 empty] | 2.25 | 50 | 2.020202e-09 | -20185.19 | -48.44444 |  | 3.38 | 45 | 1.344809e-09 | -36147.1036 | -42.30769
[7 empty] | 2.31 | 51 | 1.967729e-09 | -19913.42 | -49.78355 |  | 3.47 | 46 | 1.309929e-09 | -36789.1258 | -43.80403
[7 empty] | 2.4 | 52 | 1.893939e-09 | -19871.79 | -51.66667 |  | 3.51 | 50 | 1.295001e-09 | -37014.3569 | -44.44444
[7 empty] | 2.51 | 53 | 1.810938e-09 | -19920.32 | -53.78486 |  | 3.56 | 53 | 1.276813e-09 | -38168.1579 | -45.22472
[7 empty] | 2.61 | 56 | 1.741553e-09 | -18518.52 | -55.55556 |  | 3.64 | 55 | 1.248751e-09 | -38169.4876 | -46.42857
[7 empty] | 2.8 | 61 | 1.623377e-09 | -22050 | -58.57143 |  | 3.64 | 57 | 1.248751e-09 | -39156.1568 | -46.42857
[13 empty] | 3.68 | 60 | 1.235178e-09 | -40265.8798 | -47.01087
[13 empty] | 3.7 | 61 | 1.228501e-09 | -40358.9879 | -47.2973
[12 empty] | Dispositivo | Frecuencia [KHz] | Temperatura [°C] | Capacitancia [F] | Ctc [ppm/°C] | Variación capacidad [%]
[12 empty] | Capacitor micaplate 3,9nF con resistencia 100K | 1.95 | 25 | 2.331002e-09 | 0 | 0
[13 empty] | 2.08 | 27 | 2.185315e-09 | -31250 | -6.25
[13 empty] | 2.18 | 29 | 2.085071e-09 | -26376.15 | -10.55046
[13 empty] | 2.27 | 30 | 2.002403e-09 | -28193.83 | -14.09692
[13 empty] | 2.38 | 31 | 1.909855e-09 | -30112.04 | -18.06723
[13 empty] | 2.41 | 32 | 1.886081e-09 | -27267.34 | -19.08714
[13 empty] | 2.52 | 33 | 1.803752e-09 | -28273.81 | -22.61905
[13 empty] | 2.61 | 34 | 1.741553e-09 | -28097.06 | -25.28736
[13 empty] | 2.77 | 35 | 1.640958e-09 | -29602.89 | -29.60289
[13 empty] | 2.87 | 38 | 1.583782e-09 | -24658.27 | -32.05575
[13 empty] | 2.91 | 39 | 1.562012e-09 | -23564.06 | -32.98969
[13 empty] | 3.14 | 40 | 1.447597e-09 | -25265.39 | -37.89809
[13 empty] | 3.2 | 42 | 1.420455e-09 | -22977.94 | -39.0625
[13 empty] | 3.27 | 43 | 1.390047e-09 | -22426.1 | -40.36697
[13 empty] | 3.38 | 45 | 1.344809e-09 | -21153.85 | -42.30769
[13 empty] | 3.47 | 46 | 1.309929e-09 | -20859.06 | -43.80403
[13 empty] | 3.51 | 50 | 1.295001e-09 | -17777.78 | -44.44444
[13 empty] | 3.56 | 53 | 1.276813e-09 | -28741.72 | -45.22472
[13 empty] | 3.64 | 55 | 1.248751e-09 | -15476.19 | -46.42857
[13 empty] | 3.64 | 57 | 1.248751e-09 | -14508.93 | -46.42857
[13 empty] | 3.68 | 60 | 1.235178e-09 | -13431.68 | -47.01087
[13 empty] | 3.7 | 61 | 1.228501e-09 | -13138.14 | -47.2973